## Sheet1
广州灏弘高新材料有限公司
VOMAKO(沃玛科)亚克力人造石一体盆材质说明
序号 | 材质 | 成分 | 硬度 | 耐污性 | 颜色
1 | 纯亚克力一体盆 | 亚克力树脂（MMA和PMMA）、氢氧化铝、其他助剂；亚克力树脂40%，氢氧化铝60% | 硬度高强度好，可修复，巴氏硬度≥60 | 最大污迹深度不大于0.12mm，不渗色不发黄 | 颜色丰富，多重颜色可选
2 | 复合亚克力一体盆 | 铝粉、树脂（MMA和聚酯树脂）、颜料等助剂；树脂38%，氢氧化铝62% | 可修复，巴氏硬度≥55 | 最大污迹深度不大于0.12mm，轻微渗色不发黄 | 纯色为主，也可以做其他颜色
3 | 胶衣一体盆 | 碳酸钙粉、不饱和聚酯树脂；胶衣0.04%，不饱和树脂25%，钙粉75%，表层胶衣厚度0.6-0.8mm | 不可修复。巴氏硬度≥40 | 最大污迹深度0.01mm，轻微着色，表面胶衣磨损后，会渗色 | 基本都是白色